## Foglio1
LAMINAZIONI PVC FREE
LAMINAZIONE PVC FREE RICICLABILE
Film in polipropilene,PVC free,riciclabile,specifica per DIGIT PP660.
CODICE | DESCRIZIONE | FINITURA | SPESSORE µm | ALT. Mm | LUNG. M
TEC LUX 700 G | film in PP | Trasp.Lucido | 40 | 1370 | 50
TEC LUX 700 M | film in PP | Trasp.Opaco | 40 | 1370 | 50
LAMINAZIONE IN PVC MONOMERICO
Laminazione con adesivo trasparente permanente acrilico modificato.
CODICE | RESIST. UV % | FINITURA | SPESSORE µm | ALT. Mm | LUNG. M
FGTJ 1400 | 30 | Lucida | 80 | 1050/1370/1550 | 50
FGTJ 1401 | 30 | Opaca | 80 | 1050/1370/1550 | 50
LAMINAZIONE IN PVC MONOMERICA ASLAN
Laminazione con adesivo trasparente permanente acrilico modificato.
CODICE | RESIST. UV % | FINITURA | SPESSORE µm | ALT. Mm | LUNG. M
TEC LUX 200 TG | 30 | Lucida | 80 | 1050/1370/1550 | 50
TEC LUX 200 TM | 30 | Opaca | 80 | 1050/1370/1550 | 50
LAMINAZIONE in IN PVC MONOMERICA KEMICA
Laminazione con adesivo trasparente permanente acrilico a solvente.
CODICE | RESIST. UV % | FINITURA | SPESSORE µm | ALT. Mm | LUNG. M
TEC LUX 400 TM | 40 | Opaca | 80 | 1050/1370/1550 | 50
TEC LUX 400 TG | 40 | Lucida | 80 | 1050/1370/1550 | 50
LAMINAZIONE IN PVC MONOMERICO
Laminazione con adesivo trasparente permanente acrilico modificato.
CODICE | RESIST. UV % | FINITURA | SPESSORE µm | ALT. Mm | LUNG. M
POLI LUX 700 | 30 | Lucida | 80 | 1050/1370/1600 | 50
POLI LUX 705 | 30 | Opaca | 80 | 1050/1370/1600 | 50
Laminazione UV con adesivo trasparente permanente acrilico a solvente.
CODICE | RESIST. UV % | FINITURA | SPESSORE µm | ALT. Mm | LUNG. M
POLI LUX 710 | 40 | Lucida | 80 | 1050/1370/1600 | 50
POLI LUX 715 | 40 | Opaca | 80 | 1050/1370/1600 | 50